## Disclaimer
| Anlage 2.4.1 | 1/9
Datenblatt - Chemische Beständigkeit von Rohren aus PE, PP und PVC-U
Leitfaden RL-03
Kanalisation
Disclaimer
gfps.com
© Copyright by VKR, Verband Kunststoff-Rohre und –Rohrleitungsteile (10.2018)
Diese Datenblätter basieren auf der ISO/TR 10358 (1993-06), dienen allerdings nur zur ersten Orientierung der chemischen Beständigkeit und der allgemeinen, unverbindlichen Information.
Bitte berücksichtigen Sie, dass die Angaben relevante Parameter nicht widerspiegeln (Langzeitverhalten, mechanische Spannungszustände, dynamische Effekte, Michungseffekte, etc.)
Aussagen zu Rohrmaterialien treffen nicht notwendigerweise auch auf andere Bauteile (Schächte) und spezielle Verbindungstechniken (Dichtungen,Schweissen, Kleben) zu.
Für weitergehende Rückfragen wenden Sie sich bitte an den entsprechenden Rohr-/ Fitting-Hersteller.
Die veröffentlichten Informationen sind sorgfältig zusammengestellt, erheben aber keinen Anspruch auf Aktualität, sachliche Korrektheit oder Vollständigkeit. Eine entsprechende Gewähr wird nicht übernommen und die Informationen enthalten keine Garantiezusagen. Der Inhalt vermittelt technische Informationen, die dem Stand der Technik am Ausgabetag entsprechen. Diese werden ohne Verbindlichkeit erteilt und befreien den Nutzer nicht von der Beachtung der notwendigen Vorsichtsmassnahmen und der Sorgfaltspflicht. Gesetzliche Vorschriften und Normen stehen über diesen Informationen.

## AC-AR
|  |  |  | Anlage 2.4.1 | [15 empty] | 2/9
Datenblatt - Chemische Beständigkeit von Rohren aus PE, PP und PVC-U
Leitfaden RL-03
Kanalisation
Gemäss ISO/TR 10358 (1993-06)
Acetaldehyd – Arsensäure
ISO | Chemikalien | Konzentration | Temp. [°C] | Material |  |  | ISO | Chemikalien | Konzentration | Temp. [°C] | Material |  |  | ISO | Chemikalien | Konzentration | Temp. [°C] | Material
Nr. |  |  |  | PVC-U | PE | PP | Nr. |  |  |  | PVC-U | PE | PP | Nr. |  |  |  | PVC-U | PE | PP
1 | Acetaldehyd | techn. rein | 20 | - | ++ | 0 | 16 | Aluminiumchlorid | gesättigt, wässerig | 20 | ++ | ++ | ++ | - | Ammoni- umhydroxid (Salmiakgeist) | wässerig | 20 | ++ | ++ | ++
|  |  | 40 |  | 0 | - |  |  |  | 40 | ++ | ++ | ++ |  |  |  | 40 | ++ | ++ | ++
|  |  | 60 |  | - |  |  |  |  | 60 | ++ | ++ | ++ |  |  |  | 60 | ++ | ++ | ++
|  |  | 80 | [6 empty] | 80 | - | - | ++ |  |  |  | 80 | - | - | 0
|  |  | 100 | [6 empty] | 100 |  |  | - |  |  |  | 100 |  |  | -
|  | 0-40%, wässerig | 20 | - | ++ | ++ | 17 | Aluminiumfluorid | gesättigt, wässerig | 20 | ++ | ++ | ++ | 34 | Ammoniumnitrat | gesättigt, wässerig | 20 | ++ | ++ | ++
|  |  | 40 |  | 0 | 0 |  |  |  | 40 | ++ | ++ | ++ |  |  |  | 40 | ++ | ++ | ++
|  |  | 60 |  | - | 0 |  |  |  | 60 | ++ | ++ | ++ |  |  |  | 60 | ++ | ++ | ++
|  |  | 80 |  |  | - |  |  |  | 80 | - | - | ++ |  |  |  | 80 | - | - | ++
|  |  | 100 | [6 empty] | 100 |  |  | - |  |  |  | 100 |  |  | -
5 | Aceton | techn. rein | 20 | - | ++ | ++ | 19 | Aluminiumnitrat | gesättigt, wässerig | 20 | ++ | ++ | ++ | 36 | Ammonium- phosphat | gesättigt, wässerig | 20 | ++ | ++ | ++
|  |  | 40 |  | ++ | ++ |  |  |  | 40 | ++ | ++ | ++ |  |  |  | 40 | ++ | ++ | ++
|  |  | 60 |  | 0 | ++ |  |  |  | 60 | ++ | ++ | ++ |  |  |  | 60 | ++ | ++ | ++
|  |  | 80 |  | - | 0 |  |  |  | 80 | - | - | ++ |  |  |  | 80 | - | - | ++
|  |  | 100 |  |  | - |  |  |  | 100 |  |  | - |  |  |  | 100 |  |  | -
|  | bis 10% wässerig | 20 | - | ++ | ++ | 22 | Aluminiumsulfat | gesättigt, wässerig | 20 | ++ | ++ | ++ | 37 | Ammoniumsulfat | gesättigt, wässerig | 20 | ++ | ++ | ++
|  |  | 40 |  | ++ | ++ |  |  |  | 40 | ++ | ++ | ++ |  |  |  | 40 | ++ | ++ | ++
|  |  | 60 |  | ++ | ++ |  |  |  | 60 | ++ | ++ | ++ |  |  |  | 60 | ++ | ++ | ++
|  |  | 80 |  | - | 0 |  |  |  | 80 | - | - | ++ |  |  |  | 80 | - | - | ++
|  |  | 100 |  |  | - |  |  |  | 100 |  |  | - |  |  |  | 100 |  |  | -
- | Acetonitril |  | 20 | - | 0 | 0 | 177 | Ameisensäure | bis 60% wässerig | 20 | + | + | + | 40 | Amylacetat | techn. rein | 20 | - | ++ | 0
|  |  | 40 |  | - | - |  |  |  | 40 | + | + | + |  |  |  | 40 |  | 0 | -
|  |  | 60 | [6 empty] | 60 | 0 | 0 | 0 |  |  |  | 60 |  | -
|  |  | 80 | [6 empty] | 80 | - | - | - |  |  |  | 80
|  |  | 100 | [6 empty] | 100 | [6 empty] | 100
6 | Acetophenon | techn. rein | 20 | - | 0 | 0 | 24 | Ammoniak | gasförmig, trocken/ feucht | 20 | ++ | ++ | ++ | 41 | Amylalkolhol | techn. rein | 20 | ++ | ++ | ++
|  |  | 40 |  | - | - | 25 |  |  | 40 | ++ | ++ | ++ |  |  |  | 40 | ++ | ++ | ++
|  |  | 60 | [6 empty] | 60 | ++ | ++ | ++ |  |  |  | 60 | 0 | ++ | ++
|  |  | 80 | [6 empty] | 80 | - | - | 0 |  |  |  | 80 | - | - | 0
|  |  | 100 | [6 empty] | 100 |  |  | - |  |  |  | 100 |  |  | -
9 | Acrylnitril | techn. rein | 20 | - | ++ | ++ | 26 | Ammoniumacetat | gesättigt, wässerig | 20 | ++ | ++ | ++ | 43 | Anilin | techn. rein | 20 | - | ++ | ++
|  |  | 40 |  | ++ | 0 |  |  |  | 40 | ++ | ++ | ++ |  |  |  | 40 |  | 0 | ++
|  |  | 60 |  | ++ | 0 |  |  |  | 60 | ++ | ++ | ++ |  |  |  | 60 |  | 0 | 0
|  |  | 80 |  | - | - |  |  |  | 80 | - | - | ++ |  |  |  | 80 |  | - | -
|  |  | 100 | [6 empty] | 100 |  |  | - |  |  |  | 100
- | Acrylsäure- ethylester | techn. rein | 20 | - | 0 | - | 28 | Ammonium-carbonat (Hirschhornsalz) | gesättigt, wässerig | 20 | ++ | ++ | ++ | 46 | Antimontrichlorid | 90%, wässerig | 20 | ++ | ++ | ++
|  |  | 40 |  | - |  |  |  |  | 40 | ++ | ++ | ++ |  |  |  | 40 | ++ | ++ | ++
|  |  | 60 | [6 empty] | 60 | ++ | ++ | ++ |  |  |  | 60 | 0 | ++ | ++
|  |  | 80 | [6 empty] | 80 | - | - | ++ |  |  |  | 80 | - | - | 0
|  |  | 100 | [6 empty] | 100 |  |  | - |  |  |  | 100 |  |  | -
- | Acrylsäure- methylester | techn. rein | 20 | - | 0 | 0 | 29 | Ammoniumchlorid (Salmiaksalz) | gesättigt, wässerig | 20 | ++ | ++ | ++ | 49 | Arsensäure | 80%, wässerig | 20 | ++ | ++ | ++
|  |  | 40 |  | - | - |  |  |  | 40 | ++ | ++ | ++ |  |  |  | 40 | ++ | ++ | ++
|  |  | 60 | [6 empty] | 60 | ++ | ++ | ++ |  |  |  | 60 | 0 | ++ | ++
|  |  | 80 | [6 empty] | 80 | - | - | ++ |  |  |  | 80 | - | - | ++
|  |  | 100 | [6 empty] | 100 |  |  | - |  |  |  | 100 |  |  | -
10 | Adipinsäure | gesättigt, wässerig | 20 | ++ | ++ | ++ | - | Ammonium- hydrogencarbonat | gesättigt, wässerig | 20 | ++ | ++ | ++
|  |  | 40 | ++ | ++ | ++ |  |  |  | 40 | ++ | ++ | ++
|  |  | 60 | - | ++ | ++ |  |  |  | 60 | ++ | ++ | ++
|  |  | 80 |  | - | ++ |  |  |  | 80 | - | - | ++
|  |  | 100 |  |  | - |  |  |  | 100 |  |  | -
12 | Allylalkohol | 96% | 20 | 0 | ++ | 0 | - | Ammonium- hydrogenphosphat | gesättigt, wässerig | 20 | ++ | ++ | ++
|  |  | 40 | - | ++ | 0 |  | -dihydrogenphosphat |  | 40 | ++ | ++ | ++
|  |  | 60 |  | 0 | - |  |  |  | 60 | ++ | ++ | ++
|  |  | 80 |  | - |  |  |  |  | 80 | - | - | ++
|  |  | 100 | [6 empty] | 100 |  |  | -
++ sehr widerstandsfähig; + widerstandsfähig; 0 bedingt widerstandsfähig; - nicht widerstandsfähig
© Copyright by VKR, Verband Kunststoff-Rohre und –Rohrleitungsteile (10.2018)

## BA-CH
|  |  |  | Anlage 2.4.1 | [15 empty] | 3/9
Datenblatt - Chemische Beständigkeit von Rohren aus PE, PP und PVC-U
Leitfaden RL-03
Kanalisation
Gemäss ISO/TR 10358 (1993-06)
Bariumsalze – Chlorsäure
ISO | Chemikalien | Konzentration | Temp. [°C] | Material |  |  | ISO | Chemikalien | Konzentration | Temp. [°C] | Material |  |  | ISO | Chemikalien | Konzentration | Temp. [°C] | Material
Nr. |  |  |  | PVC-U | PE | PP | Nr. |  |  |  | PVC-U | PE | PP | Nr. |  |  |  | PVC-U | PE | PP
51-55 | Bariumsalze | jede, wässerig | 20 | ++ | ++ | ++ | 65 | Borsäure | jede, wässerig | 20 | ++ | ++ | ++ | 86 | Calciumhydroxid | gesättigt, wässerig | 20 | ++ | ++ | ++
|  |  | 40 | ++ | ++ | ++ |  |  |  | 40 | ++ | ++ | ++ |  |  |  | 40 | ++ | ++ | ++
|  |  | 60 | ++ | ++ | ++ |  |  |  | 60 | 0 | ++ | ++ |  |  |  | 60 | ++ | ++ | ++
|  |  | 80 | - | - | ++ |  |  |  | 80 | - | - | ++ |  |  |  | 80 | - | - | ++
|  |  | 100 |  |  | - |  |  |  | 100 |  |  | - |  |  |  | 100 |  |  | -
57 | Benzaldehyd | gesättigt, wässerig | 20 | - | ++ | ++ | 68-69 | Brom | flüssig und gasförmig | 20 | - | - | - | 83-85 | Calciumsalze | gesättigt, wässerig | 20 | ++ | ++ | ++
|  |  | 40 |  | 0 | 0 |  |  | trocken | 40 |  |  |  | 88-91 |  |  | 40 | ++ | ++ | ++
|  |  | 60 |  | - | - |  |  | und feucht | 60 | [6 empty] | 60 | ++ | ++ | ++
|  |  | 80 | [6 empty] | 80 | [6 empty] | 80 | - | - | ++
|  |  | 100 | [6 empty] | 100 | [6 empty] | 100 |  |  | -
185 | Benzin | blei- und aromatenfrei | 20 | 0 | 0 | 0 | 70 | Bromwasser | gesättigt, wässerig | 20 | 0 | - | - | - | Cäsiumsalze | gesättigt, wässerig | 20 | ++ | ++ | ++
|  |  | 40 | - | - | - |  |  |  | 40 | 0 | [5 empty] | 40 | ++ | ++ | ++
|  |  | 60 | [6 empty] | 60 | - | [5 empty] | 60 | ++ | ++ | ++
|  |  | 80 | [6 empty] | 80 | [6 empty] | 80 | - | - | ++
|  |  | 100 | [6 empty] | 100 | [6 empty] | 100 |  |  | -
59 | Benzoesäure | jede, wässerig | 20 | ++ | ++ | ++ | 72 | Butadien | techn. rein | 20 | ++ | 0 | 0 | 101, 103 | Chlor | 97%, Gas, feucht | 20 | 0 | - | -
|  |  | 40 | ++ | ++ | ++ |  |  |  | 40 | 0 | - | - |  |  |  | 40 | 0
|  |  | 60 | 0 | ++ | ++ |  |  |  | 60 | - | [5 empty] | 60 | -
|  |  | 80 | - | - | ++ |  |  |  | 80 | [6 empty] | 80
|  |  | 100 |  |  | - |  |  |  | 100 | [6 empty] | 100
57 | Benzol | techn. rein | 20 | - | - | - | 73 | Butan | techn. rein | 20 | ++ | ++ | ++ |  |  | techn. rein, Gas, trocken | 20 | 0 | - | -
|  |  | 40 | [6 empty] | 40 | ++ | ++ | ++ |  |  |  | 40 | 0
|  |  | 60 | [6 empty] | 60 | 0 | 0 | 0 |  |  |  | 60 | -
|  |  | 80 | [6 empty] | 80 | - | - | - |  |  |  | 80
|  |  | 100 | [6 empty] | 100 | [6 empty] | 100
- | Benzolsulfonsäure | jede, wässerig | 20 | ++ | ++ | ++ | - | Butandiol | 10%, wässerig | 20 | 0 | ++ | ++ | 105 | Chlorbenzol | techn. rein | 20 | - | 0 | 0
|  |  | 40 | ++ | ++ | ++ |  |  |  | 40 | - | ++ | ++ |  |  |  | 40 |  | - | -
|  |  | 60 | 0 | 0 | 0 |  |  |  | 60 |  | ++ | ++ |  |  |  | 60
|  |  | 80 | - | - | - |  |  |  | 80 |  | - | 0 |  |  |  | 80
|  |  | 100 | [6 empty] | 100 |  |  | - |  |  |  | 100
61 | Benzylalkohol | techn. rein | 20 | 0 | ++ | ++ | 74 | Butanol n- | techn. rein | 20 | ++ | ++ | ++ | 104 | Chloressigsäure, mono- | 100% | 20 | 0 | ++ | ++
|  |  | 40 | - | ++ | ++ |  |  |  | 40 | ++ | ++ | ++ |  |  |  | 40 | 0 | ++ | ++
|  |  | 60 |  | 0 | 0 |  |  |  | 60 | 0 | 0 | 0 |  |  |  | 60 | - | 0 | 0
|  |  | 80 |  | - | - |  |  |  | 80 | - | - | - |  |  |  | 80 |  | - | -
|  |  | 100 | [6 empty] | 100 | [6 empty] | 100
- | Bernsteinsäure | jede, wässerig | 20 | ++ | ++ | ++ | 79 | Buttersäure | techn. rein | 20 | 0 | 0 | 0 |  |  | 50%, wässerig | 20 | ++ | ++ | ++
|  |  | 40 | ++ | ++ | ++ |  |  |  | 40 | 0 | 0 | 0 |  |  |  | 40 | 0 | ++ | ++
|  |  | 60 | ++ | ++ | ++ |  |  |  | 60 | - | - | - |  |  |  | 60 | 0 | 0 | ++
|  |  | 80 | - | - | 0 |  |  |  | 80 | [6 empty] | 80 | - | - | 0
|  |  | 100 | [6 empty] | 100 | [6 empty] | 100 |  |  | -
56 | Bier | handelsüblich | 20 | ++ | ++ | ++ | 75 | Butylacetat | techn. rein | 20 | - | + | 0 | - | Chlorsäure | 0-10%, wässerig | 20 | ++ | 0 | 0
|  |  | 40 | ++ | ++ | ++ |  |  |  | 40 |  | 0 | - |  |  |  | 40 | 0 | - | -
|  |  | 60 | ++ | ++ | ++ |  |  |  | 60 |  | - |  |  |  |  | 60 | -
|  |  | 80 | - | - | ++ |  |  |  | 80 | [6 empty] | 80
|  |  | 100 |  |  | - |  |  |  | 100 | [6 empty] | 100
- | Berylliumsalze | wässerig, gesättigt | 20 | ++ | ++ | ++ | 76 | Butylenglykol | techn. rein | 20 | ++ | ++ | ++ | - |  | >10-20%, wässerig | 20 | ++ | 0 | 0
|  |  | 40 | ++ | ++ | ++ |  |  |  | 40 | ++ | ++ | ++ |  |  |  | 40 | 0 | - | -
|  |  | 60 | ++ | ++ | ++ |  |  |  | 60 | 0 | 0 | 0 |  |  |  | 60 | -
|  |  | 80 | - | - | ++ |  |  |  | 80 | [6 empty] | 80
|  |  | 100 |  |  | - |  |  |  | 100 | [6 empty] | 100
- | Blausäure | handelsüblich | 20 | ++ | ++ | ++ | 77 | Butylphenol, p-tertiär | techn. rein | 20 | 0 | 0 | 0
|  |  | 40 | ++ | ++ | ++ |  |  |  | 40 | - | - | -
|  |  | 60 | 0 | ++ | ++ |  |  |  | 60
|  |  | 80 | - | - | 0 |  |  |  | 80
|  |  | 100 |  |  | - |  |  |  | 100
224 | Bleiacetat (Bleizucker) | wässerig, gesättigt | 20 | ++ | ++ | ++ | - | Cadmiumsalze | wässerige Lösung | 20 | ++ | ++ | ++
|  |  | 40 | ++ | ++ | ++ |  |  |  | 40 | ++ | ++ | ++
|  |  | 60 | ++ | ++ | ++ |  |  |  | 60 | ++ | ++ | ++
|  |  | 80 | - | - | 0 |  |  |  | 80 | - | - | 0
|  |  | 100 |  |  | - |  |  |  | 100 |  |  | -
++ sehr widerstandsfähig; + widerstandsfähig; 0 bedingt widerstandsfähig; - nicht widerstandsfähig
© Copyright by VKR, Verband Kunststoff-Rohre und –Rohrleitungsteile (10.2018)

## CH-EI
|  |  |  | Anlage 2.4.1 | [15 empty] | 4/9
Datenblatt - Chemische Beständigkeit von Rohren aus PE, PP und PVC-U
Leitfaden RL-03
Kanalisation
Gemäss ISO/TR 10358 (1993-06)
Chlor – Eisensalze
ISO | Chemikalien | Konzentration | Temp. [°C] | Material |  |  | ISO | Chemikalien | Konzentration | Temp. [°C] | Material |  |  | ISO | Chemikalien | Konzentration | Temp. [°C] | Material
Nr. |  |  |  | PVC-U | PE | PP | Nr. |  |  |  | PVC-U | PE | PP | Nr. |  |  |  | PVC-U | PE | PP
102 | Chlorwasser | <= 2 ppm | 20 | ++ | ++ | ++ | 134 | Dextrin | handelsüblich | 20 | ++ | ++ | ++ | 142 | Diethynolamin | wässerig, gesättigt | 20 | - | ++ | ++
|  |  | 40 | ++ | ++ | ++ |  |  |  | 40 | ++ | ++ | ++ |  |  |  | 40 |  | 0 | 0
|  |  | 60 | ++ | 0 | ++ |  |  |  | 60 | ++ | ++ | ++ |  |  |  | 60 |  | - | -
|  |  | 80 | - | - | 0 |  |  |  | 80 | - | - | 0 |  |  |  | 80
|  |  | 100 |  |  | - |  |  |  | 100 |  |  | - |  |  |  | 100
|  | gesättigt | 20 | ++ | - | - | - | Dibrombenzol | techn. rein | 20 | - | - | - | 143 | Diethylamin | techn. rein | 20 | - | ++ | ++
|  |  | 40 | ++ | [5 empty] | 40 | [6 empty] | 40 |  | 0 | 0
|  |  | 60 | 0 | [5 empty] | 60 | [6 empty] | 60 |  | - | -
|  |  | 80 | - | [5 empty] | 80 | [6 empty] | 80
|  |  | 100 | [6 empty] | 100 | [6 empty] | 100
- | Chlorwasserstoff | techn. rein, gasförmig | 20 | ++ | ++ | ++ | - | Dibutyläther | techn. rein | 20 | - | 0 | 0 | 144 | Diethylether | techn. rein | 20 | - | 0 | 0
|  |  | 40 | ++ | ++ | ++ |  |  |  | 40 |  | 0 | 0 |  |  |  | 40 |  | - | -
|  |  | 60 | 0 | 0 | 0 |  |  |  | 60 |  | - | - |  |  |  | 60
|  |  | 80 | - | - | - |  |  |  | 80 | [6 empty] | 80
|  |  | 100 | [6 empty] | 100 | [6 empty] | 100
111 | Chromsalze | wässerig, gesättigt | 20 | ++ | ++ | ++ | - | Dibutylphthalat | techn. rein | 20 | ++ | ++ | ++ | - | Diisobutylketon | techn. rein | 20 | - | ++ | ++
|  |  | 40 | ++ | ++ | ++ |  |  |  | 40 | ++ | ++ | 0 |  |  |  | 40 |  | 0 | 0
|  |  | 60 | ++ | 0 | 0 |  |  |  | 60 | 0 | 0 | - |  |  |  | 60 |  | - | -
|  |  | 80 | - | - | - |  |  |  | 80 | - | - |  |  |  |  | 80
|  |  | 100 | [6 empty] | 100 | [6 empty] | 100
112 | Chromsäure | 0-30%, wässerig | 20 | + | - | - | 138 | Dichlorbenzol | techn. rein | 20 | - | 0 | 0 | - | Diisobutylether | techn. rein | 20 | - | 0 | 0
|  |  | 40 | + | [5 empty] | 40 |  | - | - |  |  |  | 40 |  | - | -
|  |  | 60 | - | [5 empty] | 60 | [6 empty] | 60
|  |  | 80 | [6 empty] | 80 | [6 empty] | 80
|  |  | 100 | [6 empty] | 100 | [6 empty] | 100
|  | >30%, wässerig | 20 | 0 | - | - | - | Dichlor-difluormethan | techn. rein | 20 | - | 0 | 0 | 149 | Dimethylamin | techn. rein | 20 | - | ++ | ++
|  |  | 40 | - | [5 empty] | 40 |  | - | - |  |  |  | 40 |  | 0 | 0
|  |  | 60 | [6 empty] | 60 | [6 empty] | 60 |  | - | -
|  |  | 80 | [6 empty] | 80 | [6 empty] | 80
|  |  | 100 | [6 empty] | 100 | [6 empty] | 100
113 | Citronensäure | wässerig | 20 | ++ | ++ | ++ | 137 | Dichloressigsäure | techn. rein | 20 | ++ | 0 | 0 | 150 | Dimethylformamid | techn. rein | 20 | - | ++ | ++
|  |  | 40 | ++ | ++ | ++ |  |  |  | 40 | 0 | - | - |  |  |  | 40 |  | ++ | ++
|  |  | 60 | ++ | ++ | ++ |  |  |  | 60 | - | [5 empty] | 60 |  | 0 | ++
|  |  | 80 | - | - | ++ |  |  |  | 80 | [6 empty] | 80 |  | - | 0
|  |  | 100 |  |  | - |  |  |  | 100 | [6 empty] | 100 |  |  | -
125 | Crotonaldehyd | techn. rein | 20 | - | ++ | ++ |  |  | 50%, wässerig | 20 | ++ | ++ | ++ | 152 | Dioxan | techn. rein | 20 | - | ++ | 0
|  |  | 40 |  | 0 | 0 |  |  |  | 40 | ++ | ++ | ++ |  |  |  | 40 |  | 0 | -
|  |  | 60 |  | 0 | - |  |  |  | 60 | 0 | 0 | 0 |  |  |  | 60 |  | -
|  |  | 80 |  | - | - |  |  |  | 80 | - | - | - |  |  |  | 80
|  |  | 100 | [6 empty] | 100 | [6 empty] | 100
127 | Cyclohexan | techn. rein | 20 | ++ | ++ | ++ | - | Dichloressigsäure-methylester | techn. rein | 20 | - | ++ | ++ | 167 | Eisenchlorid | wässerig | 20 | ++ | ++ | ++
|  |  | 40 | 0 | 0 | 0 |  |  |  | 40 |  | ++ | ++ |  |  |  | 40 | ++ | ++ | ++
|  |  | 60 | - | - | - |  |  |  | 60 |  | 0 | ++ |  |  |  | 60 | ++ | ++ | ++
|  |  | 80 | [6 empty] | 80 |  | - | 0 |  |  |  | 80 | - | - | ++
|  |  | 100 | [6 empty] | 100 |  |  | - |  |  |  | 100 |  |  | -
128 | Cyclohexanol | techn. rein | 20 | ++ | ++ | ++ | 139 | Dichlorethylen | techn. rein | 20 | - | - | - | 168- 171 | Eisensalze | gesättigt, wässerig | 20 | ++ | ++ | ++
|  |  | 40 | ++ | ++ | ++ |  |  |  | 40 | [6 empty] | 40 | ++ | ++ | ++
|  |  | 60 | 0 | 0 | 0 |  |  |  | 60 | [6 empty] | 60 | ++ | ++ | ++
|  |  | 80 | - | - | - |  |  |  | 80 | [6 empty] | 80 | - | - | ++
|  |  | 100 | [6 empty] | 100 | [6 empty] | 100 |  |  | -
129 | Cyclohexanon | techn. rein | 20 | - | ++ | 0 | 141 | Dieselkraftstoff | handelsüblich | 20 | 0 | 0 | 0
|  |  | 40 |  | 0 | 0 |  |  |  | 40 | 0 | 0 | -
|  |  | 60 |  | - | - |  |  |  | 60 | - | -
|  |  | 80 | [6 empty] | 80
|  |  | 100 | [6 empty] | 100
++ sehr widerstandsfähig; + widerstandsfähig; 0 bedingt widerstandsfähig; - nicht widerstandsfähig
© Copyright by VKR, Verband Kunststoff-Rohre und –Rohrleitungsteile (10.2018)

## EI-HE
|  |  |  | Anlage 2.4.1 | [15 empty] | 5/9
Datenblatt - Chemische Beständigkeit von Rohren aus PE, PP und PVC-U
Leitfaden RL-03
Kanalisation
Gemäss ISO/TR 10358 (1993-06)
Essigsäure – Hexan
ISO | Chemikalien | Konzentration | Temp. [°C] | Material |  |  | ISO | Chemikalien | Konzentration | Temp. [°C] | Material |  |  | ISO | Chemikalien | Konzentration | Temp. [°C] | Material
Nr. |  |  |  | PVC-U | PE | PP | Nr. |  |  |  | PVC-U | PE | PP | Nr. |  |  |  | PVC-U | PE | PP
3 | Essigsäure | >80%, wässerig | 20 | 0 | + | 0 | 164 | Ethylenglykol | techn. rein | 20 | - | + | + | 385 | Gerbsäure (Tannin) | jede, wässerig | 20 | ++ | ++ | ++
|  |  | 40 | 0 | 0 | 0 |  |  |  | 40 |  | + | + |  |  |  | 40 | 0 | 0 | 0
|  |  | 60 | - | - | - |  |  |  | 60 |  | 0 | 0 |  |  |  | 60
|  |  | 80 | [6 empty] | 80 |  | - | - |  |  |  | 80
|  |  | 100 | [6 empty] | 100 | [6 empty] | 100
|  | 50-80%, wässerig | 20 | + | + | + |  |  | >=50%, wässerig | 20 | ++ | + | + | 188 | Glucose (Traubenzucker) | jede, wässerig | 20 | ++ | ++ | ++
|  |  | 40 | 0 | + | + |  |  |  | 40 | ++ | + | + |  |  |  | 40 | ++ | ++ | ++
|  |  | 60 | 0 | 0 | 0 |  |  |  | 60 | 0 | 0 | + |  |  |  | 60 | 0 | ++ | ++
|  |  | 80 | - | - | 0 |  |  |  | 80 | - | - | 0 |  |  |  | 80 | - | - | ++
|  |  | 100 |  |  | - |  |  |  | 100 |  |  | - |  |  |  | 100 |  |  | -
|  | 0-50%, wässerig | 20 | + | + | + | 203 | Flusssäure | >75%, wässerig | 20 | - | - | - | 189 | Glycerin | techn. rein | 20 | ++ | ++ | ++
|  |  | 40 | + | + | + |  |  |  | 40 | [6 empty] | 40 | ++ | ++ | ++
|  |  | 60 | + | 0 | 0 |  |  |  | 60 | [6 empty] | 60 | ++ | ++ | ++
|  |  | 80 | - | - | 0 |  |  |  | 80 | [6 empty] | 80 | - | - | ++
|  |  | 100 |  |  | - |  |  |  | 100 | [6 empty] | 100 |  |  | -
4 | Essigsäure- anhydrid | techn. rein | 20 | - | ++ | ++ |  |  | 40-75% wässerig | 20 | - | + | 0 | - | Glycin | 10%, wässerig | 20 | ++ | ++ | ++
|  |  | 40 |  | 0 | 0 |  |  |  | 40 |  | + | 0 |  |  |  | 40 | ++ | ++ | ++
|  |  | 60 |  | - | - |  |  |  | 60 |  | 0 |  |  |  |  | 60 | 0 | 0 | 0
|  |  | 80 | [6 empty] | 80 |  | - |  |  |  |  | 80 | - | - | -
|  |  | 100 | [6 empty] | 100 | [6 empty] | 100
155 | Ethanol | techn. rein | 20 | ++ | ++ | ++ |  |  | bis 40%, wässerig | 20 | + | + | + | 190 | Glykolsäure | 37% wässerig | 20 | ++ | + | +
|  |  | 40 | ++ | ++ | ++ |  |  |  | 40 | + | + | + |  |  |  | 40 | ++ | + | +
|  |  | 60 | 0 | ++ | ++ |  |  |  | 60 | - | 0 | 0 |  |  |  | 60 | 0 | 0 | 0
|  |  | 80 | - | - | ++ |  |  |  | 80 |  | - | 0 |  |  |  | 80 | - | - | -
|  |  | 100 |  |  | - |  |  |  | 100 |  |  | - |  |  |  | 100
|  | <50%, wässerig | 20 | ++ | ++ | ++ |  |  | 0-10%, wässerig | 20 | + | + | + | 402 | Harnstoff | jede, wässerig | 20 | ++ | ++ | ++
|  |  | 40 | ++ | ++ | ++ |  |  |  | 40 | + | + | + |  |  |  | 40 | ++ | ++ | ++
|  |  | 60 | 0 | ++ | ++ |  |  |  | 60 | 0 | 0 | 0 |  |  |  | 60 | 0 | ++ | ++
|  |  | 80 | - | - | ++ |  |  |  | 80 | - | - | 0 |  |  |  | 80 | - | - | 0
|  |  | 100 |  |  | - |  |  |  | 100 |  |  | - |  |  |  | 100 |  |  | -
156 | Ethanolamin | techn. rein | 20 | - | ++ | ++ | 176 | Formaldehyd | >=40%, wässerig | 20 | + | + | + | 126 | Heizöl, Schweröl | handelsüblich | 20 | - | 0 | 0
|  |  | 40 |  | 0 | 0 |  |  |  | 40 | + | + | + |  |  |  | 40 |  | - | -
|  |  | 60 |  | - | - |  |  |  | 60 | 0 | 0 | 0 |  |  |  | 60
|  |  | 80 | [6 empty] | 80 | - | - | - |  |  |  | 80
|  |  | 100 | [6 empty] | 100 | [6 empty] | 100
157 | Ethylacetat | techn. rein | 20 | - | ++ | ++ | - | Formamid | techn. rein | 20 | - | ++ | ++ | 192 | n-Heptan | techn. rein | 20 | ++ | ++ | 0
|  |  | 40 |  | 0 | 0 |  |  |  | 40 |  | ++ | ++ |  |  |  | 40 | 0 | 0 | -
|  |  | 60 | [6 empty] | 60 |  | ++ | ++ |  |  |  | 60 | - | -
|  |  | 80 | [6 empty] | 80 |  | - | 0 |  |  |  | 80
|  |  | 100 | [6 empty] | 100 |  |  | - |  |  |  | 100
- | Ethylbenzol | techn. rein | 20 | - | 0 | 0 | - | Fotofixierbäder | handelsüblich | 20 | ++ | + | + | - | Hexafluor-kieselsäure | 32%, wässerig | 20 | ++ | ++ | ++
|  |  | 40 |  | - | - |  |  |  | 40 | ++ | + | + |  |  |  | 40 | ++ | ++ | ++
|  |  | 60 | [6 empty] | 60 | 0 | 0 | 0 |  |  |  | 60 | ++ | ++ | ++
|  |  | 80 | [6 empty] | 80 | - | - |  |  |  |  | 80 | - | - | 0
|  |  | 100 | [6 empty] | 100 | [6 empty] | 100 |  |  | -
159 | Ethylenchlorid | techn. rein | 20 | - | 0 | 0 | - | Furfural | techn. rein | 20 | - | ++ | ++ | 194 | Hexan | techn. rein | 20 | ++ | ++ | 0
|  |  | 40 |  | - | - |  |  |  | 40 |  | ++ | 0 |  |  |  | 40 | 0 | 0 | -
|  |  | 60 | [6 empty] | 60 |  | 0 | 0 |  |  |  | 60 | - | -
|  |  | 80 | [6 empty] | 80 |  | - | 0 |  |  |  | 80
|  |  | 100 | [6 empty] | 100 |  |  | - |  |  |  | 100
- | Ethylendiamin | techn. rein | 20 | - | ++ | ++ | 181 | Furfurylalkohol | techn. rein | 20 | - | ++ | ++
|  |  | 40 |  | ++ | ++ |  |  |  | 40 |  | ++ | ++
|  |  | 60 |  | ++ | ++ |  |  |  | 60 |  | 0 | 0
|  |  | 80 |  | - | 0 |  |  |  | 80 |  | - | -
|  |  | 100 |  |  | - |  |  |  | 100
| Ethylendiamin-tetraessigsäure | techn. rein | 20 | 0 | + | + | 186 | Gelatine | wässerig | 20 | ++ | ++ | ++
|  |  | 40 | - | + | + |  |  |  | 40 | ++ | ++ | ++
|  |  | 60 |  | 0 | 0 |  |  |  | 60 | 0 | ++ | ++
|  |  | 80 |  | - | - |  |  |  | 80 | - | - | 0
|  |  | 100 | [6 empty] | 100 |  |  | -
++ sehr widerstandsfähig; + widerstandsfähig; 0 bedingt widerstandsfähig; - nicht widerstandsfähig
© Copyright by VKR, Verband Kunststoff-Rohre und –Rohrleitungsteile (10.2018)

## HY-MI
|  |  |  | Anlage 2.4.1 | [15 empty] | 6/9
Datenblatt - Chemische Beständigkeit von Rohren aus PE, PP und PVC-U
Leitfaden RL-03
Kanalisation
Gemäss ISO/TR 10358 (1993-06)
Hydrazinhydrat – Mineralöl
ISO | Chemikalien | Konzentration | Temp. [°C] | Material |  |  | ISO | Chemikalien | Konzentration | Temp. [°C] | Material |  |  | ISO | Chemikalien | Konzentration | Temp. [°C] | Material
Nr. |  |  |  | PVC-U | PE | PP | Nr. |  |  |  | PVC-U | PE | PP | Nr. |  |  |  | PVC-U | PE | PP
- | Hydrazin- hydrat | wässerig | 20 | ++ | ++ | ++ | 322 | Kaliumper- manganat | gesättigt, wässerig | 20 | + | 0 | 0 | 182- 184 | Methan (Erdgas) | techn. rein | 20 | ++ | ++ | ++
|  |  | 40 | 0 | ++ | 0 |  |  |  | 40 | + | 0 | 0 |  |  |  | 40 | 0 | 0 | 0
|  |  | 60 | - | 0 | - |  |  |  | 60 | 0 | - | - |  |  |  | 60
|  |  | 80 |  | - |  |  |  |  | 80 | - | [5 empty] | 80
|  |  | 100 | [6 empty] | 100 | [6 empty] | 100
210 | Hydrochinon | gesättigt, wässerig | 20 | ++ | ++ | ++ | 323 | Kaliumpersulfat | jede, wässerig | 20 | ++ | ++ | ++ | 245 | Methanol (Methylalkohol) | jede | 20 | ++ | ++ | ++
|  |  | 40 | 0 | 0 | 0 |  |  |  | 40 | ++ | ++ | ++ |  |  |  | 40 | ++ | ++ | ++
|  |  | 60 | - | - | - |  |  |  | 60 | 0 | ++ | ++ |  |  |  | 60 | 0 | ++ | ++
|  |  | 80 | [6 empty] | 80 | - | - | 0 |  |  |  | 80 | - | - | 0
|  |  | 100 | [6 empty] | 100 | [6 empty] | 100
212 | Iod-Iodkalium | Lugolslösung | 20 | ++ | ++ | ++ | 334 | Kieselsäuren | jede, wässerig | 20 | ++ | ++ | ++ | 244 | Methylacetat | techn. rein | 20 | - | ++ | ++
|  |  | 40 | 0 | 0 | 0 |  |  |  | 40 | ++ | ++ | ++ |  |  |  | 40 |  | ++ | ++
|  |  | 60 | [6 empty] | 60 | ++ | ++ | ++ |  |  |  | 60 |  | 0 | 0
|  |  | 80 | [6 empty] | 80 | - | - | ++ |  |  |  | 80
|  |  | 100 | [6 empty] | 100 |  |  | - |  |  |  | 100
- | Isobutylacetat | techn. rein | 20 | - | ++ | ++ | 94 | Kohlendioxid | techn. rein | 20 | ++ | ++ | ++ | 246 | Methylamin | 32%, wässerig | 20 | 0 | ++ | ++
|  |  | 40 |  | 0 | 0 |  |  |  | 40 | ++ | ++ | ++ |  |  |  | 40 |  | 0 | 0
|  |  | 60 |  | - | - |  |  |  | 60 | ++ | ++ | ++ |  |  |  | 60
|  |  | 80 | [6 empty] | 80 | - | - | ++ |  |  |  | 80
|  |  | 100 | [6 empty] | 100 |  |  | - |  |  |  | 100
216 | Isooctan | techn. rein | 20 | ++ | ++ | ++ | 93 | Kohlensäure | jede, wässerig | 20 | ++ | ++ | ++ | - | Methylbromid (Gas) | techn. rein | 20 | - | - | -
|  |  | 40 | 0 | 0 | 0 |  |  |  | 40 | ++ | ++ | ++ |  |  |  | 40
|  |  | 60 | - | - | - |  |  |  | 60 | 0 | ++ | ++ |  |  |  | 60
|  |  | 80 | [6 empty] | 80 | - | - | ++ |  |  |  | 80
|  |  | 100 | [6 empty] | 100 |  |  | - |  |  |  | 100
218 | Isopropanol | techn. rein | 20 | ++ | ++ | ++ | 48 | Königswasser | handelsüblich | 20 | 0 | - | - | 249 | Methylethylketon | techn. rein | 20 | - | ++ | ++
|  |  | 40 | 0 | ++ | ++ |  |  |  | 40 | - | [5 empty] | 40 |  | 0 | 0
|  |  | 60 | - | 0 | 0 |  |  |  | 60 | [6 empty] | 60
|  |  | 80 |  | - | - |  |  |  | 80 | [6 empty] | 80
|  |  | 100 | [6 empty] | 100 | [6 empty] | 100
21 | Kalium-Alumi- nium-Salze | ≤ gesättigt, wässerig | 20 | ++ | ++ | ++ | 116- 120 | Kupfersalze | jede, wässerig | 20 | ++ | ++ | ++ |  | Methyliso-butylketon | techn. rein | 20 | - | ++ | ++
|  |  | 40 | ++ | ++ | ++ |  |  |  | 40 | ++ | ++ | ++ |  |  |  | 40 |  | 0 | 0
|  |  | 60 | ++ | ++ | ++ |  |  |  | 60 | ++ | 0 | ++ |  |  |  | 60
|  |  | 80 | - | - | ++ |  |  |  | 80 | - | - | 0 |  |  |  | 80
|  |  | 100 |  |  | - |  |  |  | 100 |  |  | - |  |  |  | 100
306 | Kalium-, Natrium-Cyanid | jede, wässerig | 20 | ++ | ++ | ++ | 226 | Leinöl | techn. rein | 20 | ++ | ++ | ++ | 251 | Methylmethacrylat | techn. rein | 20 | - | ++ | ++
|  |  | 40 | ++ | ++ | ++ |  |  |  | 40 | ++ | ++ | ++ |  |  |  | 40 |  | ++ | ++
|  |  | 60 | ++ | ++ | ++ |  |  |  | 60 | 0 | 0 | ++ |  |  |  | 60 |  | 0 | 0
|  |  | 80 | - | - | ++ |  |  |  | 80 | - | - | 0 |  |  |  | 80
|  |  | 100 |  |  | - |  |  |  | 100 |  |  | - |  |  |  | 100
- | Kaliumformiat | jede, wässerig | 20 | ++ | ++ | ++ | - | Lithiumsalze | jede, wässerig | 20 | ++ | ++ | ++ | 254 | Milch | handelsüblich | 20 | ++ | ++ | ++
|  |  | 40 | ++ | ++ | ++ |  |  |  | 40 | ++ | ++ | ++ |  |  |  | 40 | ++ | ++ | ++
|  |  | 60 | 0 | ++ | ++ |  |  |  | 60 | ++ | ++ | ++ |  |  |  | 60 | ++ | ++ | ++
|  |  | 80 | - | - | ++ |  |  |  | 80 | - | - | ++ |  |  |  | 80 | - | - | ++
|  |  | 100 |  |  | - |  |  |  | 100 |  |  | - |  |  |  | 100 |  |  | -
315 | Kaliumhydroxid | ≤ 50%, wässerig | 20 | ++ | ++ | + | 228- 232 | Magnesiumsalze | jede wässerig | 20 | ++ | ++ | ++ | 221 | Milchsäure | jede, wässerig | 20 | ++ | + | +
|  |  | 40 | ++ | ++ | + |  |  |  | 40 | ++ | ++ | ++ |  |  |  | 40 | 0 | + | +
|  |  | 60 | ++ | ++ | + |  |  |  | 60 | ++ | ++ | ++ |  |  |  | 60 | 0 | + | +
|  |  | 80 | - | - | + |  |  |  | 80 | - | - | ++ |  |  |  | 80 | - | - | 0
|  |  | 100 |  |  | - |  |  |  | 100 |  |  | - |  |  |  | 100 |  |  | -
316 | Kaliumhypochlorit | ≤ 16% aktives Chlor | 20 | + | 0 | 0 | 233 | Maleinsäure* | kalt gesättigt, wässerig | 20 | ++ | ++ | ++ | 255 | Mineralöl | handelsüblich | 20 | ++ | ++ | ++
|  |  | 40 | + | [5 empty] | 40 | 0 | ++ | ++ |  |  |  | 40 | ++ | ++ | ++
|  |  | 60 | - | [5 empty] | 60 |  | 0 | 0 |  |  |  | 60 | 0 | 0 | 0
|  |  | 80 | [6 empty] | 80 | [6 empty] | 80
|  |  | 100 | [6 empty] | 100 | [6 empty] | 100
++ sehr widerstandsfähig; + widerstandsfähig; 0 bedingt widerstandsfähig; - nicht widerstandsfähig
© Copyright by VKR, Verband Kunststoff-Rohre und –Rohrleitungsteile (10.2018)

## MI-PH
|  |  |  | Anlage 2.4.1 | [15 empty] | 7/9
Datenblatt - Chemische Beständigkeit von Rohren aus PE, PP und PVC-U
Leitfaden RL-03
Kanalisation
Gemäss ISO/TR 10358 (1993-06)
Mischsäuren – Phenol
ISO | Chemikalien | Konzentration | Temp. [°C] | Material |  |  | ISO | Chemikalien | Konzentration | Temp. [°C] | Material |  |  | ISO | Chemikalien | Konzentration | Temp. [°C] | Material
Nr. |  |  |  | PVC-U | PE | PP | Nr. |  |  |  | PVC-U | PE | PP | Nr. |  |  |  | PVC-U | PE | PP
| Mischsäuren |  | 20 | 0 | - | - | 364 | Natrium-hypochlorid | < 0.5 ppm aktives Chlor | 20 | ++ | ++ | ++ | - | N-Methylpyrrolidon | handelsüblich | 20 | - | ++ | ++
| - Chromsäure | 50% | 40 | 0 |  |  |  | (Bleichlauge) | wässerig | 40 | ++ | ++ | ++ |  |  |  | 40 |  | 0 | 0
| - Schwefelsäure | 15% | 60 | - | [5 empty] | 60 | 0 | 0 | 0 |  |  |  | 60
| - Wasser | 35% | 80 | [6 empty] | 80 | - | - | - |  |  |  | 80
|  |  | 100 | [6 empty] | 100 | [6 empty] | 100
| Mischsäuren |  | 20 | 0 | - | - |  |  | 0.5-2 ppm aktives Chlor | 20 | ++ | ++ | ++ | 268 | Ölsäure | techn. rein | 20 | ++ | ++ | ++
| - Salpetersäure | 15% | 40 | [5 empty] | wässerig | 40 | ++ | ++ | ++ |  |  |  | 40 | ++ | 0 | 0
| - Flusssäure | 15% | 60 | [6 empty] | 60 | 0 | - | - |  |  |  | 60 | 0
| - Schwefelsäure | 18% | 80 | [6 empty] | 80 | - | [5 empty] | 80 | -
| - Wasser | Rest | 100 | [6 empty] | 100 | [6 empty] | 100
| Mischsäuren |  | 20 | ++ | ++ | ++ |  |  | ≤ 0.6 % aktives Chlor | 20 | + | - | - | 269 | Oleumdämpfe |  | 20 | - | - | -
| - Schwefelsäure | 30% | 40 | ++ | ++ | ++ |  |  | wässerig | 40 | + | [5 empty] | 40
| - Phosphorsäure | 60% | 60 | 0 | 0 | ++ |  |  |  | 60 | 0 | [5 empty] | 60
| - Wasser | 10% | 80 | - | - | 0 |  |  |  | 80 | - | [5 empty] | 80
|  |  | 100 |  |  | - |  |  |  | 100 | [6 empty] | 100
| Mischsäuren |  | 20 | 0 | 0 | 0 |  |  | > 0.6% aktives Chlor | 20 | + | - | - | 270 | Olivenöl | handelsüblich | 20 | ++ | + | +
| - Schwefelsäure | individuell je | 40 | [5 empty] | wässerig | 40 | + | [5 empty] | 40 | ++ | + | +
| - Salpetersäure | Konzentration | 60 | [6 empty] | 60 | - | [5 empty] | 60 | 0 | 0 | 0
| - Wasser |  | 80 | [6 empty] | 80 | [6 empty] | 80 | -
|  |  | 100 | [6 empty] | 100 | [6 empty] | 100
| N, N-Dimethylanilin |  | 20 | - | ++ | 0 | - | Natriumpersulfat | gesättigt, wässerig | 20 | ++ | ++ | ++ | 274 | Ozon | gasförmig od. wässerig | 20 | ++ | - | -
|  |  | 40 |  | 0 |  |  |  |  | 40 | ++ | ++ | ++ |  |  |  | 40 | 0
|  |  | 60 | [6 empty] | 60 | 0 | ++ | ++ |  |  |  | 60
|  |  | 80 | [6 empty] | 80 | - | - | 0 |  |  |  | 80
|  |  | 100 | [6 empty] | 100 | [6 empty] | 100
348 | Natriumcarbonat (Soda) | kalt gesättigt, wässerig | 20 | ++ | ++ | ++ | 353- 357 | Natriumsalze | gesättigt, wässerig | 20 | ++ | ++ | ++ | - | Palmöl, Palmkernöl | handelsüblich | 20 | ++ | ++ | ++
|  |  | 40 | ++ | ++ | ++ | 350 |  |  | 40 | ++ | ++ | ++ |  |  |  | 40 | ++ | ++ | 0
|  |  | 60 | ++ | ++ | ++ | 349 |  |  | 60 | ++ | ++ | ++ |  |  |  | 60 | ++ | ++
|  |  | 80 | - | - | ++ | 373- |  |  | 80 | - | - | ++ |  |  |  | 80 | - | -
|  |  | 100 |  |  | - | 376 |  |  | 100 |  |  | - |  |  |  | 100
351 | Natriumchlorit | verdünnt, wässerig | 20 | ++ | + | + |  | Natriumtetraborat | gesättigt, wässerig | 20 | ++ | ++ | ++ | 276 | Paraffinemulsion | handelsüblich, wässerig | 20 | 0 | ++ | ++
|  |  | 40 | ++ | + | + |  |  |  | 40 | ++ | ++ | ++ |  |  |  | 40 |  | ++ | ++
|  |  | 60 | ++ | 0 | 0 |  |  |  | 60 | 0 | ++ | ++ |  |  |  | 60 |  | 0 | ++
|  |  | 80 | - | [5 empty] | 80 |  | - | ++ |  |  |  | 80 |  |  | 0
|  |  | 100 | [6 empty] | 100 |  |  | - |  |  |  | 100
352 | Natriumchromat | verdünnt, wässerig | 20 | ++ | 0 | 0 | 260- 263 | Nickelsalze | gesättigt, wässerig | 20 | ++ | ++ | ++ | 281 | Perchlorsäure | ≤ 70%, wässerig | 20 | 0 | 0 | 0
|  |  | 40 | ++ | [5 empty] | 40 | ++ | ++ | ++ |  |  |  | 40
|  |  | 60 | 0 | [5 empty] | 60 | 0 | ++ | ++ |  |  |  | 60
|  |  | 80 | [6 empty] | 80 | - | - | ++ |  |  |  | 80
|  |  | 100 | [6 empty] | 100 |  |  | - |  |  |  | 100
362 | Natriumhydrogen-sulfit | jede, wässerig | 20 | ++ | ++ | ++ | - | Nitriersäure | handelsüblich | 20 | 0 | - | - | - | Peressigsäure | ≤ 10%, wässerig | 20 | 0 | 0 | 0
| (Natriumbisulfit) |  | 40 | ++ | ++ | ++ |  |  |  | 40 | 0 | [5 empty] | 40 | 0
|  |  | 60 | ++ | ++ | ++ |  |  |  | 60 | - | [5 empty] | 60
|  |  | 80 | - | - | ++ |  |  |  | 80 | [6 empty] | 80
|  |  | 100 |  |  | - |  |  |  | 100 | [6 empty] | 100
363 | Natriumhydroxid | >50%, wässerig | 20 | 0 | 0 | 0 | 266 | Nitrobenzol | handelsüblich | 20 | - | ++ | ++ |  |  | > 10%, wässerig | 20 | 0 | 0 | 0
|  |  | 40 | 0 | 0 | 0 |  |  |  | 40 |  | 0 | 0 |  |  |  | 40 | 0
|  |  | 60 | - | 0 | 0 |  |  |  | 60 | [6 empty] | 60
|  |  | 80 |  | - | 0 |  |  |  | 80 | [6 empty] | 80
|  |  | 100 |  |  | - |  |  |  | 100 | [6 empty] | 100
|  | 10-50%, wässerig | 20 | ++ | ++ | + | 265 | Nitrose Gase | verdünnt, feucht, trocken | 20 | ++ | 0 | 0 | - | Peroxomono-schwefelsäure |  | 20 | 0 | - | -
|  |  | 40 | ++ | ++ | + |  |  |  | 40 | 0 | [5 empty] | 40
|  |  | 60 | 0 | ++ | 0 |  |  |  | 60 | [6 empty] | 60
|  |  | 80 | - | - | 0 |  |  |  | 80 | [6 empty] | 80
|  |  | 100 |  |  | - |  |  |  | 100 | [6 empty] | 100
|  | ≤10%, wässerig | 20 | ++ | ++ | + | - | Nitrotoluole | (o-, m-, p-) | 20 | - | ++ | 0 | 284 | Phenol | ≤ 10%, wässerig | 20 | 0 | ++ | ++
|  |  | 40 | ++ | ++ | + |  |  |  | 40 |  | 0 |  |  |  |  | 40 |  | ++ | ++
|  |  | 60 | + | ++ | + |  |  |  | 60 | [6 empty] | 60 |  | 0 | 0
|  |  | 80 | - | - | 0 |  |  |  | 80 | [6 empty] | 80
|  |  | 100 |  |  | - |  |  |  | 100 | [6 empty] | 100
++ sehr widerstandsfähig; + widerstandsfähig; 0 bedingt widerstandsfähig; - nicht widerstandsfähig
© Copyright by VKR, Verband Kunststoff-Rohre und –Rohrleitungsteile (10.2018)

## PH-SC
|  |  |  | Anlage 2.4.1 | [15 empty] | 8/9
Datenblatt - Chemische Beständigkeit von Rohren aus PE, PP und PVC-U
Leitfaden RL-03
Kanalisation
Gemäss ISO/TR 10358 (1993-06)
Phosphorsäure – Schwefelige Säure
ISO | Chemikalien | Konzentration | Temp. [°C] | Material |  |  | ISO | Chemikalien | Konzentration | Temp. [°C] | Material |  |  | ISO | Chemikalien | Konzentration | Temp. [°C] | Material
Nr. |  |  |  | PVC-U | PE | PP | Nr. |  |  |  | PVC-U | PE | PP | Nr. |  |  |  | PVC-U | PE | PP
289- 290 | Phosphorchloride |  | 20 | - | 0 | 0 | 237- 239 | Quecksilbersalze | gesättigt, wässerig | 20 | ++ | ++ | ++ | 273 | Sauerstoff | gasformig | 20 | ++ | ++ | ++
|  |  | 40 | [6 empty] | 40 | ++ | ++ | ++ |  |  |  | 40 | ++ | ++ | ++
|  |  | 60 | [6 empty] | 60 | 0 | ++ | ++ |  |  |  | 60 | ++ | 0 | 0
|  |  | 80 | [6 empty] | 80 | - | - | ++ |  |  |  | 80 | -
|  |  | 100 | [6 empty] | 100 |  |  | - |  |  |  | 100
288 | Phosphorsäure | ≤ 60%, wässerig | 20 | ++ | + | + | 332 | Salizylsäure | handelsüblich | 20 | 0 | 0 | 0 | 381- 382 | Schwefeldioxid | feucht, trocken | 20 | 0 | 0 | 0
|  |  | 40 | ++ | + | + |  |  |  | 40 | - | [5 empty] | 40
|  |  | 60 | ++ | 0 | + |  |  |  | 60 | [6 empty] | 60
|  |  | 80 | - |  | 0 |  |  |  | 80 | [6 empty] | 80
|  |  | 100 | [6 empty] | 100 | [6 empty] | 100
|  | 60-85%, wässerig | 20 | + | + | + | 265 | Salpetersäure | ≤ 6%, wässerig | 20 | ++ | 0 | 0 | 383 | Schwefelsäure | ≤ 25%, wässerig | 20 | ++ | ++ | +
|  |  | 40 | + | + | + |  |  |  | 40 | ++ | - | 0 |  |  |  | 40 | ++ | ++ | +
|  |  | 60 | 0 | 0 | 0 |  |  |  | 60 | ++ |  | 0 |  |  |  | 60 | ++ | ++ | +
|  |  | 80 | - | [5 empty] | 80 | - | [5 empty] | 80 | - | - | 0
|  |  | 100 | [6 empty] | 100 | [6 empty] | 100 |  |  | -
|  | >85-95%, wässerig | 20 | + | + | + |  |  | 6-30%, wässerig | 20 | ++ | 0 | 0 |  |  | 25-50%, wässerig | 20 | ++ | ++ | +
|  |  | 40 | + | + | + |  |  |  | 40 | ++ | - | 0 |  |  |  | 40 | ++ | ++ | +
|  |  | 60 | 0 | 0 | 0 |  |  |  | 60 | ++ | [5 empty] | 60 | ++ | ++ | +
|  |  | 80 | - | [5 empty] | 80 | - | [5 empty] | 80 | - | - | +
|  |  | 100 | [6 empty] | 100 | [6 empty] | 100 |  |  | 0
291 | Phthalsäure* | gesättigt, wässerig | 20 | ++ | ++ | ++ |  |  | 30-55%, wässerig | 20 | + | - | - |  |  | 50-70%, wässerig | 20 | + | ++ | +
|  |  | 40 | 0 | ++ | ++ |  |  |  | 40 | + | [5 empty] | 40 | + | ++ | +
|  |  | 60 |  | ++ | ++ |  |  |  | 60 | - | [5 empty] | 60 | + | ++ | +
|  |  | 80 |  | - | 0 |  |  |  | 80 | [6 empty] | 80 | - | - | 0
|  |  | 100 | [6 empty] | 100 | [6 empty] | 100 |  |  | -
11 | Pressluft | ölhaltig | 20 | - | 0 | 0 |  |  | 55-65%, wässerig | 20 | 0 | - | - |  |  | 70-78%, wässerig | 20 | + | ++ | +
|  |  | 40 |  | 0 | 0 |  |  |  | 40 | 0 | [5 empty] | 40 | + | ++ | +
|  |  | 60 |  | 0 | 0 |  |  |  | 60 | - | [5 empty] | 60 | - | ++ | 0
|  |  | 80 |  | - | - |  |  |  | 80 | [6 empty] | 80 |  | - | 0
|  |  | 100 | [6 empty] | 100 | [6 empty] | 100 |  |  | -
328 | Propan | techn. rein, gasförmig | 20 | ++ | ++ | ++ | - | Salpetrige Säure |  | 20 | ++ | ++ | ++ |  |  | 78-93%, wässerig | 20 | + | - | -
|  |  | 40 | 0 | ++ | 0 |  |  |  | 40 | ++ | 0 | 0 |  |  |  | 40 | +
|  |  | 60 |  | 0 |  |  |  |  | 60 | 0 | [5 empty] | 60 | -
|  |  | 80 | [6 empty] | 80 | - | [5 empty] | 80
|  |  | 100 | [6 empty] | 100 | [6 empty] | 100
329 | Propionsäure |  | 20 | ++ | ++ | ++ | 199 | Salzsäure | ≤ 10%, wässerig | 20 | ++ | + | + |  |  | 93-96%, wässerig | 20 | + | - | -
|  |  | 40 | 0 | 0 | 0 |  |  |  | 40 | ++ | + | + |  |  |  | 40 | +
|  |  | 60 | [6 empty] | 60 | ++ | + | + |  |  |  | 60 | -
|  |  | 80 | [6 empty] | 80 | - | - | + |  |  |  | 80
|  |  | 100 | [6 empty] | 100 |  |  | - |  |  |  | 100
|  | 50%, wässerig | 20 | ++ | ++ | ++ |  |  | 10-25%, wässerig | 20 | ++ | + | + |  |  | 96-98%, wässerig | 20 | + | - | -
|  |  | 40 | ++ | ++ | ++ |  |  |  | 40 | ++ | + | + |  |  |  | 40 | 0
|  |  | 60 | 0 | ++ | ++ |  |  |  | 60 | ++ | + | + |  |  |  | 60 | -
|  |  | 80 | - | - | 0 |  |  |  | 80 | - | - | + |  |  |  | 80
|  |  | 100 | [6 empty] | 100 |  |  | - |  |  |  | 100
| Propylenglykol | techn. rein | 20 | - | + | + |  |  | 25-30%, wässerig | 20 | ++ | + | + | - | Schwefel-wasserstoff | gasformig | 20 | ++ | ++ | ++
|  |  | 40 |  | + | + |  |  |  | 40 | ++ | + | + |  |  |  | 40 | ++ | ++ | ++
|  |  | 60 |  | 0 | + |  |  |  | 60 | ++ | + | + |  |  |  | 60 | 0 | 0 | ++
|  |  | 80 |  | - | 0 |  |  |  | 80 | - | - | + |  |  |  | 80 | - | - | 0
|  |  | 100 |  |  | - |  |  |  | 100 |  |  | - |  |  |  | 100 |  |  | -
|  | ≤ 50%, wässerig | 20 | ++ | + | + |  |  | 30-37%, wässerig | 20 | ++ | + | 0 |  |  | gesättigt, wässerig | 20 | ++ | ++ | ++
|  |  | 40 | ++ | + | + |  |  |  | 40 | ++ | + | 0 |  |  |  | 40 | ++ | ++ | ++
|  |  | 60 | 0 | 0 | + |  |  |  | 60 | ++ | 0 | 0 |  |  |  | 60 | 0 | ++ | ++
|  |  | 80 | - | - | 0 |  |  |  | 80 | - | - | 0 |  |  |  | 80 | - | - | 0
|  |  | 100 |  |  | - |  |  |  | 100 |  |  | - |  |  |  | 100 |  |  | -
331 | Pyridin | techn. rein | 20 | - | ++ | 0 |  |  | ≤ 37%, wässerig | 20 | 0 | 0 | 0 | 384 | Schwefelige Säure | gesättigt, wässerig | 20 | ++ | ++ | ++
|  |  | 40 |  | 0 |  |  |  |  | 40 | - | - | - |  |  |  | 40 | ++ | ++ | ++
|  |  | 60 | [6 empty] | 60 | [6 empty] | 60 | 0 | 0 | 0
|  |  | 80 | [6 empty] | 80 | [6 empty] | 80 | - | - | -
|  |  | 100 | [6 empty] | 100 | [6 empty] | 100
++ sehr widerstandsfähig; + widerstandsfähig; 0 bedingt widerstandsfähig; - nicht widerstandsfähig
© Copyright by VKR, Verband Kunststoff-Rohre und –Rohrleitungsteile (10.2018)

## SI-ZI
|  |  |  | Anlage 2.4.1 | [15 empty] | 9/9
Datenblatt - Chemische Beständigkeit von Rohren aus PE, PP und PVC-U
Leitfaden RL-03
Kanalisation
Gemäss ISO/TR 10358 (1993-06)
Sibersalze – Zinksalze
ISO | Chemikalien | Konzentration | Temp. [°C] | Material |  |  | ISO | Chemikalien | Konzentration | Temp. [°C] | Material |  |  | ISO | Chemikalien | Konzentration | Temp. [°C] | Material
Nr. |  |  |  | PVC-U | PE | PP | Nr. |  |  |  | PVC-U | PE | PP | Nr. |  |  |  | PVC-U | PE | PP
336- 339 | Silbersalze | gesättigt, wässerig | 20 | ++ | ++ | ++ | - | Tetrachlormethan | techn. rein | 20 | - | - | - | - | Vinylchlorid | techn. Rein, gasförmig | 20 | - | - | -
|  |  | 40 | ++ | ++ | ++ |  |  |  | 40 | [6 empty] | 40
|  |  | 60 | ++ | ++ | ++ |  |  |  | 60 | [6 empty] | 60
|  |  | 80 | - | - | ++ |  |  |  | 80 | [6 empty] | 80
|  |  | 100 |  |  | - |  |  |  | 100 | [6 empty] | 100
335 | Silikonöle | techn. rein | 20 | ++ | ++ | ++ | 387 | Tetrahydrofuran | techn. rein | 20 | - | 0 | 0 | 414 | Meerwasser |  | 20 | ++ | ++ | ++
|  |  | 40 | 0 | ++ | ++ |  |  |  | 40 | [6 empty] | 40 | ++ | ++ | ++
|  |  | 60 |  | ++ | ++ |  |  |  | 60 | [6 empty] | 60 | ++ | ++ | ++
|  |  | 80 |  | - | ++ |  |  |  | 80 | [6 empty] | 80 | - | - | ++
|  |  | 100 |  |  | - |  |  |  | 100 | [6 empty] | 100 |  |  | -
- | Sole | techn. rein | 20 | ++ | ++ | ++ |  | Tetramethyl-ammoniumhydroxid | ≤ 10%, wässerig | 20 | ++ | ++ | ++ | 412 | Mineralwasser | handelsüblich | 20 | ++ | ++ | ++
|  |  | 40 | ++ | ++ | ++ |  |  |  | 40 | 0 | 0 | 0 |  |  |  | 40 | ++ | ++ | ++
|  |  | 60 | ++ | ++ | ++ |  |  |  | 60 | 0 | 0 | 0 |  |  |  | 60 | ++ | ++ | ++
|  |  | 80 | - | - | ++ |  |  |  | 80 | - | - |  |  |  |  | 80 | - | - | ++
|  |  | 100 |  |  | - |  |  |  | 100 | [6 empty] | 100 |  |  | -
|  | chlorhaltig, wässerig | 20 | ++ | ++ | ++ | 393 | Totuol | techn. rein | 20 | - | 0 | 0 |  | Trinkwasser | ≤ 0.1 ppm Chlor | 20 | ++ | ++ | ++
|  |  | 40 | ++ | ++ | ++ |  |  |  | 40 | [6 empty] | 40 | ++ | ++ | ++
|  |  | 60 | ++ | ++ | ++ |  |  |  | 60 | [6 empty] | 60 | ++ | ++ | ++
|  |  | 80 | - | - | ++ |  |  |  | 80 | [6 empty] | 80 | - | - | ++
|  |  | 100 |  |  | - |  |  |  | 100 | [6 empty] | 100 |  |  | -
- | Stärke | wässerig | 20 | ++ | ++ | ++ | 394 | Trichloressigsäure | wässerig | 20 | 0 | ++ | ++ | 410 | destilliertes Wasser | entionisiert, vollentsalzt | 20 | ++ | ++ | ++
|  |  | 40 | ++ | ++ | ++ |  |  |  | 40 |  | ++ | ++ |  |  |  | 40 | ++ | ++ | ++
|  |  | 60 | ++ | ++ | ++ |  |  |  | 60 |  | 0 | 0 |  |  |  | 60 | ++ | ++ | ++
|  |  | 80 | - | - | ++ |  |  |  | 80 | [6 empty] | 80 | - | - | ++
|  |  | 100 |  |  | 0 |  |  |  | 100 | [6 empty] | 100 |  |  | -
- | Stickstoff | gasförmig | 20 | ++ | ++ | ++ | - | Trichlorethan | alle Isomere | 20 | - | 0 | 0 | 205 | Wasserstoff | techn. Rein, gasförmig | 20 | ++ | ++ | ++
|  |  | 40 | ++ | ++ | ++ |  |  |  | 40 | [6 empty] | 40 | ++ | ++ | ++
|  |  | 60 | ++ | ++ | ++ |  |  |  | 60 | [6 empty] | 60 | ++ | ++ | ++
|  |  | 80 | - | - | ++ |  |  |  | 80 | [6 empty] | 80 | - | - | 0
|  |  | 100 |  |  | - |  |  |  | 100 | [6 empty] | 100 |  |  | -
- | Styrol | techn. rein | 20 | - | 0 | 0 | 396 | Trichlorethylen | alle Isomere | 20 | - | - | - | 206 | Wasserstoff-peroxid | < 5%, wässerig | 20 | ++ | + | 0
|  |  | 40 | [6 empty] | 40 | [6 empty] | 40 | ++ | 0 | -
|  |  | 60 | [6 empty] | 60 | [6 empty] | 60 | - | -
|  |  | 80 | [6 empty] | 80 | [6 empty] | 80
|  |  | 100 | [6 empty] | 100 | [6 empty] | 100
- | Sulfurylchlorid | techn. rein | 20 | - | - | - | - | Trichlormethan (Chloroform) | techn. rein | 20 | - | 0 | 0 |  |  | ≥ 5%, wässerig | 20 | ++ | 0 | -
|  |  | 40 | [6 empty] | 40 | [6 empty] | 40 | ++ | -
|  |  | 60 | [6 empty] | 60 | [6 empty] | 60 | -
|  |  | 80 | [6 empty] | 80 | [6 empty] | 80
|  |  | 100 | [6 empty] | 100 | [6 empty] | 100
401 | Terpentinöl | handelsüblich | 20 | 0 | 0 | - | 397 | Triethylamin | techn. rein | 20 | - | 0 | 0 | 386 | Weinsäure | techn. rein | 20 | ++ | ++ | ++
|  |  | 40 | [6 empty] | 40 | [6 empty] | 40 | ++ | ++ | ++
|  |  | 60 | [6 empty] | 60 | [6 empty] | 60 | ++ | ++ | ++
|  |  | 80 | [6 empty] | 80 | [6 empty] | 80 | - | - | 0
|  |  | 100 | [6 empty] | 100 | [6 empty] | 100 |  |  | -
- | Tetrachlorethan | techn. rein | 20 | - | - | - | - | Trifluoressigsäure | techn. rein | 20 | - | ++ | ++ | 418 | Xylol | techn. rein | 20 | - | - | -
|  |  | 40 | [6 empty] | 40 |  | 0 | 0 |  |  |  | 40
|  |  | 60 | [6 empty] | 60 | [6 empty] | 60
|  |  | 80 | [6 empty] | 80 | [6 empty] | 80
|  |  | 100 | [6 empty] | 100 | [6 empty] | 100
- | Tetrachlorethylen | techn. rein | 20 | - | 0 | 0 | 404 | Urin |  | 20 | ++ | ++ | ++ | 424- 425 | Zinksalze | gesättigt, wässerig | 20 | ++ | ++ | ++
|  |  | 40 | [6 empty] | 40 | ++ | ++ | ++ | 420 |  |  | 40 | ++ | ++ | ++
|  |  | 60 | [6 empty] | 60 | 0 | ++ | ++ | 427 |  |  | 60 | ++ | ++ | ++
|  |  | 80 | [6 empty] | 80 | - | - | 0 |  |  |  | 80 | - | - | ++
|  |  | 100 | [6 empty] | 100 | [6 empty] | 100 |  |  | -
- | Tetrachlor-kohlenstoff | techn. rein | 20 | - | - | - | 407 | Vinylacetat | techn. rein | 20 | - | ++ | ++ | 391- 392 | Zinnsalze | gesättigt, wässerig | 20 | ++ | ++ | ++
|  |  | 40 | [6 empty] | 40 |  | ++ | 0 |  |  |  | 40 | ++ | ++ | ++
|  |  | 60 | [6 empty] | 60 |  | 0 |  |  |  |  | 60 | ++ | ++ | ++
|  |  | 80 | [6 empty] | 80 | [6 empty] | 80 | - | - | 0
|  |  | 100 | [6 empty] | 100 | [6 empty] | 100
++ sehr widerstandsfähig; + widerstandsfähig; 0 bedingt widerstandsfähig; - nicht widerstandsfähig
© Copyright by VKR, Verband Kunststoff-Rohre und –Rohrleitungsteile (10.2018)