## PE-Normabmessungen
|  |  | Anlage 3.2.3.1a | [13 empty] | 1/8
Merkblatt - Abmessungen und hydraulische Kennwerte von PE-Kanalrohrleitungen
Leitfaden RL-03
Kanalisation
Abmessungen gemäss EN 12666
Steifigkeitsklassen |  |  |  | SN 2 |  |  | SN 4 |  |  |  | SN 8 |  |  |  | SN 16
1 | [8 empty] | 2 | 5 | 6 | 7 | 8 | 9 | 10 | 11
Aussendurchmesser |  |  | S 16 / SDR 33 |  |  | S 12.5 / SDR 26 |  |  |  | S 10/ SDR 21 |  |  |  | S 8 / SDR 17
dn | dem,min | dem,max | emin | emax | kg/m | emin | emax | kg/m |  | emin | emax | kg/m |  | emin | emax | kg/m | dn
110 | 110 | 111 | - | - | - | 4.2 | 4.9 | 1.45 |  | 5.3 | 6.1 | 1.79 |  | 6.6 | 7.5 | 2.19 | 110
125 | 125 | 126.2 | - | - | - | 4.8 | 5.5 | 1.86 |  | 6 | 6.9 | 2.29 |  | 7.4 | 8.4 | 2.79 | 125
160 | 160 | 161.5 | - | - | - | 6.2 | 7.1 | 3.08 |  | 7.7 | 8.7 | 3.75 |  | 9.5 | 10.7 | 4.57 | 160
200 | 200 | 201.8 | - | - | - | 7.7 | 8.7 | 4.74 |  | 9.6 | 10.8 | 5.84 |  | 11.9 | 13.3 | 7.12 | 200
250 | 250 | 252.3 | 7.7 | 8.7 | 5.98 | 9.6 | 10.8 | 7.38 |  | 11.9 | 13.3 | 9.02 |  | 14.8 | 16.5 | 11.1 | 250
315 | 315 | 317.9 | 9.7 | 10.9 | 9.47 | 12.1 | 13.6 | 11.7 |  | 15 | 16.8 | 14.3 |  | 18.7 | 21.7 | 17.6 | 315
355 | 355 | 358.2 | 10.9 | 12.2 | 12 | 13.6 | 15.2 | 14.8 |  | 16.9 | 19.7 | 18.2 |  | 21.1 | 24.5 | 22.4 | 355
400 | 400 | 403.6 | 12.3 | 13.8 | 15.2 | 15.3 | 17.1 | 18.8 |  | 19.1 | 22.2 | 23.1 |  | 23.7 | 27.5 | 28.3 | 400
450 | 450 | 454.1 | 13.8 | 15.4 | 19.2 | 17.2 | 20 | 23.7 |  | 21.5 | 24.8 | 29.3 |  | 26.7 | 30.9 | 35.8 | 450
500 | 500 | 504.5 | 15.3 | 17.1 | 23.6 | 19.1 | 22.2 | 29.2 |  | 23.9 | 27.4 | 36.1 |  | 29.7 | 34.4 | 44.2 | 500
630 | 630 | 635.7 | 19.3 | 22.5 | 37.5 | 24.1 | 28 | 46.4 |  | 30 | 34.7 | 57 |  | 37.4 | 43.3 | 70.2 | 630
710 | 710 | 716.4 | 21.8 | 25.3 | 47.7 | 27.2 | 31.5 | 59 |  | 33.9 | 39.2 | 72.6 |  | 42.1 | 48.7 | 89 | 710
800 | 800 | 807.2 | 24.5 | 28.4 | 60.4 | 30.6 | 35.4 | 74.7 |  | 38.1 | 44.1 | 92 |  | 47.4 | 54.8 | 113 | 800
© Copyright by VKR, Verband Kunststoff-Rohre und –Rohrleitungsteile (12.2017)

## PE-Innenabmessungen
|  |  | Anlage 3.2.3.1a | [8 empty] | 2/8
Merkblatt - Abmessungen und hydraulische Kennwerte von PE-Kanalrohrleitungen
Leitfaden RL-03
Kanalisation
Innendurchmesser und innere Rohroberfläche/ Meter
| SN 2 |  |  | SN 4 |  |  | SN 8 |  |  | SN 16
1 |  |  | 2 |  | 3 | 6 |  | 7 | 10 |  | 11
| Serie 16 / SDR 33 |  |  | Serie 12.5 / SDR 26 |  |  | Serie 10 / SDR 21 |  |  | Serie 8 / SDR 17
dn | di [mm] | AR [m2/m] |  | di [mm] | AR [m2/m] |  | di [mm] | AR [m2/m] |  | di [mm] | AR [m2/m] | dn
110 | - | - |  | 101.6 | 0.3191858 |  | 99.4 | 0.3122743 |  | 96.8 | 0.3041062 | 110
125 | - | - |  | 115.4 | 0.3625398 |  | 113 | 0.355 |  | 110.2 | 0.3462035 | 125
160 | - | - |  | 147.6 | 0.4636991 |  | 144.6 | 0.4542743 |  | 141 | 0.4429646 | 160
200 | - | - |  | 184.6 | 0.579938 |  | 180.8 | 0.568 |  | 176.2 | 0.5535486 | 200
250 | 234.6 | 0.7370176 |  | 230.8 | 0.7250796 |  | 226.2 | 0.7106283 |  | 220.4 | 0.692407 | 250
315 | 295.6 | 0.9286548 |  | 290.8 | 0.9135751 |  | 285 | 0.8953539 |  | 277.6 | 0.8721061 | 315
355 | 333.2 | 1.046779 |  | 327.8 | 1.029814 |  | 321.2 | 1.00908 |  | 312.8 | 0.9826902 | 355
400 | 375.4 | 1.179354 |  | 369.4 | 1.160504 |  | 361.8 | 1.136628 |  | 352.6 | 1.107726 | 400
450 | 422.4 | 1.327009 |  | 415.6 | 1.305646 |  | 407 | 1.278628 |  | 396.6 | 1.245956 | 450
500 | 469.4 | 1.474664 |  | 461.8 | 1.450787 |  | 452.2 | 1.420628 |  | 440.6 | 1.384186 | 500
630 | 591.4 | 1.857938 |  | 581.8 | 1.827779 |  | 570 | 1.790708 |  | 555.2 | 1.744212 | 630
710 | 666.4 | 2.093557 |  | 655.6 | 2.059628 |  | 642.2 | 2.017531 |  | 625.8 | 1.966009 | 710
800 | 751 | 2.359336 |  | 738.8 | 2.321009 |  | 723.8 | 2.273885 |  | 705.2 | 2.215451 | 800
© Copyright by VKR, Verband Kunststoff-Rohre und –Rohrleitungsteile (12.2017)

## PE-Vollfüllung SN 2
[5 empty] | Anlage 3.2.3.1a | [18 empty] | 3/8
Merkblatt - Abmessungen und hydraulische Kennwerte von PE-Kanalrohrleitungen
Leitfaden RL-03
Kanalisation
Hydraulische Kennwerte bei Vollfüllung | [8 empty] | betriebl. Rauigkeit: |  |  |  | kb = | 0.5 | mm | SN 2 (Serie 16 / SDR 33)
1 |  |  |  |  | 2 |  | 3 | 6 |  | 7 | 10 |  | 11
|  | Gefälle | 10 | ‰ |  | 15 | ‰ |  | 20 | ‰ |  | 25 | ‰ | 30 | ‰ | 35 | ‰ | 40 | ‰ | 45 | ‰ | 50 | ‰
dn | di [mm] | Ai [m2] | v [m/s] | Q [l/s] |  | v [m/s] | Q [l/s] |  | v [m/s] | Q [l/s] |  | v [m/s] | Q [l/s] | v [m/s] | Q [l/s] | v [m/s] | Q [l/s] | v [m/s] | Q [l/s] | v [m/s] | Q [l/s] | v [m/s] | Q [l/s] | dn
110 | - | - | - | - |  | - | - |  | - | - |  | - | - | - | - | - | - | - | - | - | - | - | - | 110
125 | - | - | - | - |  | - | - |  | - | - |  | - | - | - | - | - | - | - | - | - | - | - | - | 125
160 | - | - | - | - |  | - | - |  | - | - |  | - | - | - | - | - | - | - | - | - | - | - | - | 160
200 | - | - | - | - |  | - | - |  | - | - |  | - | - | - | - | - | - | - | - | - | - | - | - | 200
250 | 234.6 | 0.04322608 | 1.370624 | 59.24673 |  | 1.682952 | 72.74744 |  | 1.946302 | 84.13101 |  | 2.178339 | 94.16108 | 2.38813 | 103.2295 | 2.581061 | 111.5692 | 2.760642 | 119.3317 | 2.929312 | 126.6227 | 3.088848 | 133.5188 | 250
315 | 295.6 | 0.06862759 | 1.589207 | 109.0634 |  | 1.950704 | 133.8721 |  | 2.255501 | 154.7896 |  | 2.524052 | 173.2196 | 2.766853 | 189.8824 | 2.990138 | 205.206 | 3.197972 | 219.4691 | 3.393178 | 232.8656 | 3.577811 | 245.5366 | 315
355 | 333.2 | 0.08719666 | 1.715028 | 149.5447 |  | 2.104824 | 183.5336 |  | 2.433476 | 212.191 |  | 2.723043 | 237.4403 | 2.984843 | 260.2683 | 3.225599 | 281.2615 | 3.449695 | 300.8019 | 3.660174 | 319.1549 | 3.859252 | 336.5139 | 355
400 | 375.4 | 0.1106824 | 1.84969 | 204.728 |  | 2.26977 | 251.2235 |  | 2.623951 | 290.4251 |  | 2.936009 | 324.9644 | 3.218141 | 356.1915 | 3.477595 | 384.9084 | 3.719093 | 411.638 | 3.945917 | 436.7434 | 4.160454 | 460.4889 | 400
450 | 422.4 | 0.1401321 | 1.992738 | 279.2466 |  | 2.444987 | 342.6212 |  | 2.826285 | 396.0533 |  | 3.162233 | 443.1304 | 3.465962 | 485.6927 | 3.745277 | 524.8336 | 4.005261 | 561.2657 | 4.249447 | 595.484 | 4.480405 | 627.8487 | 450
500 | 469.4 | 0.1730518 | 2.129542 | 368.5211 |  | 2.612553 | 452.107 |  | 3.019784 | 522.5789 |  | 3.378577 | 584.6687 | 3.70296 | 640.8039 | 4.001268 | 692.4265 | 4.27893 | 740.4764 | 4.539718 | 785.6063 | 4.786381 | 828.2917 | 500
630 | 591.4 | 0.2746961 | 2.461069 | 676.046 |  | 3.018621 | 829.2035 |  | 3.48869 | 958.3295 |  | 3.902843 | 1072.096 | 4.277275 | 1174.951 | 4.621606 | 1269.537 | 4.942105 | 1357.577 | 5.243127 | 1440.267 | 5.527842 | 1518.477 | 630
800 | 666.4 | 0.3487867 | 2.651175 | 924.6946 |  | 3.251469 | 1134.069 |  | 3.757568 | 1310.59 |  | 4.203465 | 1466.112 | 4.606594 | 1606.718 | 4.977315 | 1736.021 | 5.322376 | 1856.374 | 5.646468 | 1969.413 | 5.953004 | 2076.328 | 800
nach Pradtl-Colebrook
© Copyright by VKR, Verband Kunststoff-Rohre und –Rohrleitungsteile (12.2017)

## PE-Vollfüllung SN 4
[5 empty] | Anlage 3.2.3.1a | [18 empty] | 4/8
Merkblatt - Abmessungen und hydraulische Kennwerte von PE-Kanalrohrleitungen
Leitfaden RL-03
Kanalisation
Hydraulische Kennwerte bei Vollfüllung | [8 empty] | betriebl. Rauigkeit: |  |  |  | kb = | 0.5 | mm | SN 4 (Serie 12.5 / SDR 26)
1 |  |  |  |  | 2 |  | 3 | 6 |  | 7 | 10 |  | 11
|  | Gefälle | 10 | ‰ |  | 15 | ‰ |  | 20 | ‰ |  | 25 | ‰ | 30 | ‰ | 35 | ‰ | 40 | ‰ | 45 | ‰ | 50 | ‰
dn | di [mm] | Ai [m2] | v [m/s] | Q [l/s] |  | v [m/s] | Q [l/s] |  | v [m/s] | Q [l/s] |  | v [m/s] | Q [l/s] | v [m/s] | Q [l/s] | v [m/s] | Q [l/s] | v [m/s] | Q [l/s] | v [m/s] | Q [l/s] | v [m/s] | Q [l/s] | dn
110 | 101.6 | 0.00810732 | 0.7930676 | 6.429653 |  | 0.9753952 | 7.907841 |  | 1.129167 | 9.154517 |  | 1.264673 | 10.25311 | 1.387199 | 11.24646 | 1.499884 | 12.16004 | 1.604778 | 13.01044 | 1.703301 | 13.80921 | 1.796492 | 14.56473 | 110
125 | 115.4 | 0.01045927 | 0.8630446 | 9.026819 |  | 1.061133 | 11.09868 |  | 1.228189 | 12.84597 |  | 1.375398 | 14.38567 | 1.508503 | 15.77784 | 1.630916 | 17.05819 | 1.744863 | 18.24999 | 1.851889 | 19.36942 | 1.953122 | 20.42824 | 125
160 | 147.6 | 0.0171105 | 1.014821 | 17.36409 |  | 1.247083 | 21.3382 |  | 1.442942 | 24.68946 |  | 1.615525 | 27.64243 | 1.771567 | 30.31239 | 1.915072 | 32.76784 | 2.048651 | 35.05343 | 2.174116 | 37.2002 | 2.292787 | 39.23072 | 160
200 | 184.6 | 0.02676414 | 1.174081 | 31.42326 |  | 1.442186 | 38.59888 |  | 1.668259 | 44.64952 |  | 1.867458 | 49.9809 | 2.047561 | 54.80122 | 2.213193 | 59.2342 | 2.367365 | 63.36049 | 2.512171 | 67.2361 | 2.649136 | 70.90184 | 200
250 | 230.8 | 0.04183709 | 1.356307 | 56.74392 |  | 1.665413 | 69.67605 |  | 1.926048 | 80.58023 |  | 2.155693 | 90.18793 | 2.363321 | 98.8745 | 2.554264 | 106.863 | 2.731994 | 114.2987 | 2.898926 | 121.2826 | 3.056817 | 127.8884 | 250
315 | 290.8 | 0.06641691 | 1.572699 | 104.4538 |  | 1.930483 | 128.2167 |  | 2.23215 | 148.2525 |  | 2.497944 | 165.9057 | 2.738251 | 181.8662 | 2.959245 | 196.5439 | 3.164945 | 210.2059 | 3.358147 | 223.0378 | 3.540885 | 235.1746 | 315
355 | 327.8 | 0.08439326 | 1.697319 | 143.2423 |  | 2.083132 | 175.8023 |  | 2.408426 | 203.2549 |  | 2.695035 | 227.4428 | 2.954161 | 249.3113 | 3.192459 | 269.422 | 3.414266 | 288.141 | 3.622595 | 305.7226 | 3.81964 | 322.3519 | 355
400 | 369.4 | 0.1071726 | 1.830926 | 196.2251 |  | 2.246787 | 240.7939 |  | 2.597411 | 278.3712 |  | 2.906335 | 311.4794 | 3.185634 | 341.4126 | 3.442482 | 368.9397 | 3.681556 | 394.5618 | 3.906102 | 418.627 | 4.118486 | 441.3887 | 400
450 | 415.6 | 0.1356566 | 1.972451 | 267.576 |  | 2.420138 | 328.3077 |  | 2.79759 | 379.5116 |  | 3.13015 | 424.6255 | 3.430817 | 465.413 | 3.707315 | 502.9217 | 3.964677 | 537.8347 | 4.2064 | 570.626 | 4.43503 | 601.6412 | 450
500 | 461.8 | 0.1674934 | 2.107806 | 353.0437 |  | 2.58593 | 433.1262 |  | 2.98904 | 500.6445 |  | 3.344204 | 560.1321 | 3.665306 | 613.9146 | 3.960595 | 663.3737 | 4.235449 | 709.4098 | 4.493599 | 752.6483 | 4.737767 | 793.5447 | 500
630 | 581.8 | 0.2658504 | 2.436049 | 647.6247 |  | 2.987977 | 794.3548 |  | 3.453303 | 918.062 |  | 3.863279 | 1027.054 | 4.233934 | 1125.593 | 4.574791 | 1216.21 | 4.892058 | 1300.556 | 5.190044 | 1379.775 | 5.471888 | 1454.704 | 630
800 | 655.6 | 0.3375731 | 2.624354 | 885.9112 |  | 3.218618 | 1086.519 |  | 3.719634 | 1255.648 |  | 4.161052 | 1404.659 | 4.560132 | 1539.378 | 4.92713 | 1663.266 | 5.268726 | 1778.58 | 5.589563 | 1886.886 | 5.89302 | 1989.325 | 800
nach Pradtl-Colebrook
© Copyright by VKR, Verband Kunststoff-Rohre und –Rohrleitungsteile (12.2017)

## PE-Vollfüllung SN 8
[5 empty] | Anlage 3.2.3.1a | [18 empty] | 5/8
Merkblatt - Abmessungen und hydraulische Kennwerte von PE-Kanalrohrleitungen
Leitfaden RL-03
Kanalisation
Hydraulische Kennwerte bei Vollfüllung | [8 empty] | betriebl. Rauigkeit: |  |  |  | kb = | 0.5 | mm | SN 8 (Serie 10 / SDR 21)
1 |  |  |  |  | 2 |  | 3 | 6 |  | 7 | 10 |  | 11
|  | Gefälle | 10 | ‰ |  | 15 | ‰ |  | 20 | ‰ |  | 25 | ‰ | 30 | ‰ | 35 | ‰ | 40 | ‰ | 45 | ‰ | 50 | ‰
dn | di [mm] | Ai [m2] | v [m/s] | Q [l/s] |  | v [m/s] | Q [l/s] |  | v [m/s] | Q [l/s] |  | v [m/s] | Q [l/s] | v [m/s] | Q [l/s] | v [m/s] | Q [l/s] | v [m/s] | Q [l/s] | v [m/s] | Q [l/s] | v [m/s] | Q [l/s] | dn
110 | 99.4 | 0.007760017 | 0.7815836 | 6.065102 |  | 0.9613241 | 7.459891 |  | 1.112915 | 8.636241 |  | 1.246501 | 9.67287 | 1.36729 | 10.6102 | 1.478379 | 11.47225 | 1.581786 | 12.27469 | 1.678914 | 13.0284 | 1.770785 | 13.74132 | 110
125 | 113 | 0.01002875 | 0.8511157 | 8.535626 |  | 1.046518 | 10.49527 |  | 1.21131 | 12.14792 |  | 1.356524 | 13.60424 | 1.487825 | 14.92102 | 1.60858 | 16.13204 | 1.720984 | 17.25931 | 1.826561 | 18.31812 | 1.926423 | 19.31961 | 125
160 | 144.6 | 0.01642202 | 1.001263 | 16.44275 |  | 1.230472 | 20.20683 |  | 1.423759 | 23.381 |  | 1.594075 | 26.17793 | 1.748069 | 28.70681 | 1.88969 | 31.03252 | 2.021515 | 33.19736 | 2.145333 | 35.2307 | 2.262447 | 37.15394 | 160
200 | 180.8 | 0.0256736 | 1.158338 | 29.73871 |  | 1.422901 | 36.53099 |  | 1.645988 | 42.25843 |  | 1.842556 | 47.30503 | 2.020281 | 51.86788 | 2.183726 | 56.06409 | 2.335862 | 59.96999 | 2.478757 | 63.6386 | 2.613913 | 67.10856 | 200
250 | 226.2 | 0.04018603 | 1.33885 | 53.80305 |  | 1.644029 | 66.067 |  | 1.901353 | 76.40781 |  | 2.128082 | 85.51915 | 2.333073 | 93.75696 | 2.521591 | 101.3327 | 2.697065 | 108.3843 | 2.861878 | 115.0075 | 3.017764 | 121.272 | 250
315 | 285 | 0.06379397 | 1.552607 | 99.04694 |  | 1.905871 | 121.5831 |  | 2.203729 | 140.5846 |  | 2.466167 | 157.3265 | 2.70344 | 172.4632 | 2.921644 | 186.3832 | 3.124747 | 199.34 | 3.31551 | 211.5095 | 3.495941 | 223.0199 | 315
355 | 321.2 | 0.08102909 | 1.675516 | 135.7655 |  | 2.056425 | 166.6302 |  | 2.377586 | 192.6536 |  | 2.660553 | 215.5822 | 2.916387 | 236.3121 | 3.151657 | 255.3759 | 3.370646 | 273.1204 | 3.576328 | 289.7866 | 3.77087 | 305.5502 | 355
400 | 361.8 | 0.102808 | 1.806983 | 185.7724 |  | 2.21746 | 227.9726 |  | 2.563544 | 263.5529 |  | 2.86847 | 294.9017 | 3.144154 | 323.2442 | 3.397678 | 349.3086 | 3.633657 | 373.5691 | 3.855297 | 396.3555 | 4.064932 | 417.9077 | 400
450 | 407 | 0.1301004 | 1.946603 | 253.2538 |  | 2.388477 | 310.7418 |  | 2.761029 | 359.2111 |  | 3.089272 | 401.9156 | 3.386036 | 440.5247 | 3.658946 | 476.0304 | 3.912968 | 509.0787 | 4.151554 | 540.1189 | 4.377216 | 569.4777 | 450
500 | 452.2 | 0.160602 | 2.080144 | 334.0754 |  | 2.552048 | 409.864 |  | 2.949914 | 473.7622 |  | 3.300459 | 530.0603 | 3.617384 | 580.9592 | 3.908834 | 627.7666 | 4.180112 | 671.3345 | 4.434906 | 712.2549 | 4.675898 | 750.9587 | 500
630 | 570 | 0.2551759 | 2.405067 | 613.7151 |  | 2.950029 | 752.7761 |  | 3.409483 | 870.0177 |  | 3.814285 | 973.3135 | 4.180263 | 1066.702 | 4.51682 | 1152.583 | 4.830083 | 1232.521 | 5.124309 | 1307.6 | 5.402597 | 1378.612 | 630
800 | 642.2 | 0.3239146 | 2.590826 | 839.2064 |  | 3.177552 | 1029.255 |  | 3.672214 | 1189.483 |  | 4.108033 | 1330.652 | 4.502053 | 1458.28 | 4.864396 | 1575.649 | 5.201661 | 1684.894 | 5.518429 | 1787.5 | 5.818038 | 1884.547 | 800
nach Pradtl-Colebrook
© Copyright by VKR, Verband Kunststoff-Rohre und –Rohrleitungsteile (12.2017)

## PE-Vollfüllung SN 16
[5 empty] | Anlage 3.2.3.1a | [18 empty] | 6/8
Merkblatt - Abmessungen und hydraulische Kennwerte von PE-Kanalrohrleitungen
Leitfaden RL-03
Kanalisation
Hydraulische Kennwerte bei Vollfüllung | [8 empty] | betriebl. Rauigkeit: |  |  |  | kb = | 0.6 | mm | SN 16 (Serie 8 / SDR 17)
1 |  |  |  |  | 2 |  | 3 | 6 |  | 7 | 10 |  | 11
|  | Gefälle | 10 | ‰ |  | 15 | ‰ |  | 20 | ‰ |  | 25 | ‰ | 30 | ‰ | 35 | ‰ | 40 | ‰ | 45 | ‰ | 50 | ‰
dn | di [mm] | Ai [m2] | v [m/s] | Q [l/s] |  | v [m/s] | Q [l/s] |  | v [m/s] | Q [l/s] |  | v [m/s] | Q [l/s] | v [m/s] | Q [l/s] | v [m/s] | Q [l/s] | v [m/s] | Q [l/s] | v [m/s] | Q [l/s] | v [m/s] | Q [l/s] | dn
110 | 96.8 | 0.007359369 | 0.7490802 | 5.512758 |  | 0.9209087 | 6.777307 |  | 1.065813 | 7.843711 |  | 1.193499 | 8.783399 | 1.308949 | 9.63304 | 1.415125 | 10.41443 | 1.513957 | 11.14177 | 1.606787 | 11.82494 | 1.69459 | 12.47111 | 110
125 | 110.2 | 0.009537907 | 0.8168345 | 7.790891 |  | 1.003916 | 9.575258 |  | 1.161677 | 11.07997 |  | 1.300689 | 12.40585 | 1.426378 | 13.60466 | 1.541969 | 14.70715 | 1.649564 | 15.73338 | 1.750623 | 16.69728 | 1.846211 | 17.60898 | 125
160 | 141 | 0.0156145 | 0.9616007 | 15.01491 |  | 1.181263 | 18.44484 |  | 1.366487 | 21.33702 |  | 1.529692 | 23.88538 | 1.677252 | 26.18946 | 1.812955 | 28.30839 | 1.939269 | 30.28072 | 2.057909 | 32.13322 | 2.170125 | 33.88541 | 160
200 | 176.2 | 0.02438382 | 1.112794 | 27.13416 |  | 1.366474 | 33.31985 |  | 1.580372 | 38.53551 |  | 1.768838 | 43.13103 | 1.939235 | 47.28595 | 2.095938 | 51.10696 | 2.241797 | 54.66357 | 2.378795 | 58.0041 | 2.508373 | 61.16371 | 200
250 | 220.4 | 0.03815163 | 1.286874 | 49.09635 |  | 1.579713 | 60.2686 |  | 1.826619 | 69.6885 |  | 2.044165 | 77.98822 | 2.24085 | 85.49209 | 2.421727 | 92.39284 | 2.590088 | 98.81606 | 2.748218 | 104.849 | 2.897784 | 110.5552 | 250
315 | 277.6 | 0.06052416 | 1.492978 | 90.36124 |  | 1.832169 | 110.8905 |  | 2.11815 | 128.1993 |  | 2.370119 | 143.4495 | 2.597925 | 157.2372 | 2.807419 | 169.9167 | 3.002416 | 181.7187 | 3.185563 | 192.8035 | 3.35879 | 203.288 | 315
355 | 312.8 | 0.07684637 | 1.611492 | 123.8373 |  | 1.977334 | 151.951 |  | 2.285782 | 175.654 |  | 2.557543 | 196.5379 | 2.803242 | 215.419 | 3.029191 | 232.7824 | 3.239503 | 248.944 | 3.437034 | 264.1236 | 3.623866 | 278.4809 | 355
400 | 352.6 | 0.09764601 | 1.73931 | 169.8366 |  | 2.133893 | 208.3661 |  | 2.466568 | 240.8506 |  | 2.759675 | 269.4712 | 3.024671 | 295.347 | 3.268364 | 319.1427 | 3.495192 | 341.2916 | 3.708236 | 362.0945 | 3.90974 | 381.7705 | 400
450 | 396.6 | 0.1235365 | 1.874122 | 231.5225 |  | 2.299017 | 284.0125 |  | 2.657246 | 328.2668 |  | 2.972864 | 367.2572 | 3.258212 | 402.5081 | 3.520621 | 434.9252 | 3.764868 | 465.0987 | 3.994273 | 493.4385 | 4.211251 | 520.2432 | 450
500 | 440.6 | 0.1524681 | 2.003101 | 305.4089 |  | 2.456995 | 374.6133 |  | 2.83967 | 432.959 |  | 3.176825 | 484.3644 | 3.481644 | 530.8395 | 3.761958 | 573.5784 | 4.02287 | 613.3592 | 4.267927 | 650.7226 | 4.499709 | 686.0619 | 500
630 | 555.2 | 0.2420967 | 2.316858 | 560.9035 |  | 2.841291 | 687.867 |  | 3.283431 | 794.9076 |  | 3.672974 | 889.2148 | 4.025155 | 974.4765 | 4.349022 | 1052.884 | 4.650473 | 1125.864 | 4.933604 | 1194.409 | 5.201397 | 1259.241 | 630
800 | 625.8 | 0.3075821 | 2.49721 | 768.0971 |  | 3.062189 | 941.8743 |  | 3.538508 | 1088.382 |  | 3.958164 | 1217.46 | 4.337568 | 1334.158 | 4.686469 | 1441.474 | 5.011221 | 1541.362 | 5.316237 | 1635.179 | 5.604729 | 1723.914 | 800
nach Pradtl-Colebrook
© Copyright by VKR, Verband Kunststoff-Rohre und –Rohrleitungsteile (12.2017)

## Wandrauhigkeiten & Teilfüllung
| Anlage 3.2.3.1a |  | 7/8
Merkblatt - Abmessungen und hydraulische Kennwerte von PE-Kanalrohrleitungen
Leitfaden RL-03
Kanalisation
Betriebliche Wandrauhigkeit mit Ablagerungen |  | Rauhigkeit und Teilfüllung
Rohrmaterial | kb [mm]
PE, PP, PVC | 0.25 - 0.6
Beton | 2.0 - 3.0
Guss | 1.0 - 1.5 ?
Steinzeug | 0.2 - 0.6
GFK
“Tables for the hydraulic design of pipes, sewers and channels”
Authors: HR Wallingford and D.I.H. Barr
© Copyright by VKR, Verband Kunststoff-Rohre und –Rohrleitungsteile (12.2017)
Füllgrad h/di
Max. zulässiger Teilfüllungsgrad = 0.85

## Legende
| Anlage 3.2.3.1a | 8/8
Merkblatt - Abmessungen und hydraulische Kennwerte von PE-Kanalrohrleitungen
Leitfaden RL-03
Kanalisation
Legende der Abkürzungen
Abkürzung | Beschreibung
dn | nomineller Aussendurchmesser [mm]
e | Wanddicke [mm]
di | errechneter Innendurchmesser (auf Basis von dn und e) [mm]
AR | benetzte Rohrinnenoberfläche pro Meter [m2]
kg/m | Metergewicht des Rohrs [kg/m]
Ai | innere Kreisquerschnittsfläche des Rohrs [m2]
v | Fliessgeschwindigkeit bei Vollfüllung [m/s]
Q | Volumenstrom bei Vollfüllung [l/s]
kb | Betriebliche Wandrauhigkeit mit Ablagerungen [mm]
© Copyright by VKR, Verband Kunststoff-Rohre und –Rohrleitungsteile (10.2018)